## Sheet1
硅胶铲、硅胶模具比较试验检验结果一览表
序号 | 样品编号 | 标注产品名称 | 标注商标 | 经销单位 | 型号规格 | 生产日期/批号 | 产品标注等级 | 单价 | 标注生产单位 | 生产地址 | 备注 | 高锰酸钾消耗量(水,60℃,0.5h) ≤10mg/kg | 总迁移量（4%乙酸，100℃，4h）≤10mg/dm² | 总迁移量（50%乙醇，回流温度，4h） ≤10mg/dm² | 重金属(以Pb计)(4%乙酸,60℃,0.5h) ≤1mg/kg | 锑Sb ≤60mg/kg | 砷As ≤25mg/kg | 钡Ba ≤1000mg/kg | 镉Cd ≤75mg/kg | 铬Cr ≤60mg/kg | 铅Pb ≤90mg/kg | 汞Hg ≤60mg/kg | 硒Se ≤500mg/kg | 邻苯二甲酸二（2-乙基）己酯（DEHP）迁移量（50%乙醇，回流温度，2h） ≤1.5mg/kg | 邻苯二甲酸二烯丙酯（DAP)迁移量（50%乙醇，回流温度，2h） 不得检出 | 邻苯二甲酸二异壬酯（DINP）迁移量（50%乙醇，回流温度，2h） ≤9mg/kg | 邻苯二甲酸二正丁酯（DBP）迁移量（50%乙醇，回流温度，2h） ≤0.3mg/kg | 邻苯二甲酸二（2-乙基）己酯（DEHP）迁移量（4%乙酸，100℃，2h） ≤1.5mg/kg | 邻苯二甲酸二烯丙酯（DAP)迁移量（4%乙酸，100℃，2h） 不得检出 | 邻苯二甲酸二异壬酯（DINP）迁移量（4%乙酸，100℃，2h） ≤9mg/kg | 邻苯二甲酸二正丁酯（DBP）迁移量（4%乙酸，100℃，2h） ≤0.3mg/kg | 星级评定
1 | 4755 | 苏泊尔润系列·硅胶中式铲 | SUPOR 苏泊尔 | 青岛家乐福商业有限公司（青岛市市南区香港中路21号） | 382mm KT02AL10 | 2020-12-28 | 合格品 | 49 | 武汉苏泊尔炊具有限公司 | 武汉市汉阳区金色一路8号 | 商标持有人：浙江苏泊尔股份有限公司 | 2.9 | 2.1 | 2.3 | ＜1 | 未检出(＜0.01) | 未检出(＜0.01) | 0.2 | 未检出(＜0.01) | 0.02 | 1 | 未检出(＜0.01) | 未检出(＜0.1) | 未检出(＜0.1) | 未检出(＜0.01) | 未检出(＜0.1) | 未检出(＜0.1) | 未检出(＜0.1) | 未检出(＜0.01) | 未检出(＜0.1) | 未检出(＜0.1) | ★★★★★
2 | 4756 | 国风优品硅胶铲 | 国风 | 青岛永旺东泰商业有限公司（青岛市市南区香港中路72号） | GF-0533# | 2020-03-23 | 合格品 | 18.9 | 揭阳市国丰五金实业有限公司 | 广东省揭阳市空港经济区11号路富远路段北 |  | 2.3 | 1.5 | 2.2 | ＜1 | 未检出(＜0.01) | 未检出(＜0.01) | 0.1 | 未检出(＜0.01) | 0.02 | 0.2 | 未检出(＜0.01) | 未检出(＜0.1) | 未检出(＜0.1) | 未检出(＜0.01) | 未检出(＜0.1) | 未检出(＜0.1) | 未检出(＜0.1) | 未检出(＜0.01) | 未检出(＜0.1) | 未检出(＜0.1) | ★★★★★
3 | 4757 | 硅胶锅铲（灰色） | Daeden | 麦凯乐（青岛）百货总店有限公司（青岛市市南区香港中路69号） | L:35.5cm 货号：HW012-1 | / | 合格品 | 119 | 国内总代理：惠州市阜东工贸有限公司 | 中国广东惠州市仲恺高新区和畅西二路45号 | 亚太总经销：戴德国际有限公司 | 2.7 | 1.9 | 2.6 | ＜1 | 0.04 | 未检出(＜0.01) | 0.1 | 未检出(＜0.01) | 未检出(＜0.01) | 0.1 | 未检出(＜0.01) | 未检出(＜0.1) | 未检出(＜0.1) | 未检出(＜0.01) | 未检出(＜0.1) | 未检出(＜0.1) | 未检出(＜0.1) | 未检出(＜0.01) | 未检出(＜0.1) | 未检出(＜0.1) | ★★★★★
4 | 4758 | CITYLIFE抗菌硅胶煎铲 | / | 青岛利客来集团股份有限公司生活广场（青岛市李沧区夏庄路126号-1） | KC-8983 33.8（L）×8（W）×5(H）cm | 2020-04-13 | 合格品 | 29.9 | 禧天龙科技发展有限公司 | 天津市滨海高新区未来科技城风光大道12号 |  | 3.1 | 2.7 | 3.2 | ＜1 | 未检出(＜0.01) | 未检出(＜0.01) | 0.2 | 0.01 | 0.04 | 1 | 未检出(＜0.01) | 未检出(＜0.1) | 未检出(＜0.1) | 未检出(＜0.01) | 未检出(＜0.1) | 未检出(＜0.1) | 未检出(＜0.1) | 未检出(＜0.01) | 未检出(＜0.1) | 未检出(＜0.1) | ★★★★
5 | 4759 | 硅胶锅铲（不锈钢手柄） | armada | 青岛海信东海商贸有限公司(青岛市市南区澳门路117号) | AR-S2001R | 2020-10 | 合格品 | 198 | 中国总代理：君岱（上海）商贸有限公司 | 上海市徐汇区龙华西路585号华富大厦B座16楼B1 |  | 2.8 | 1.9 | 1.7 | ＜1 | 未检出(＜0.01) | 未检出(＜0.01) | 0.1 | 未检出(＜0.01) | 0.02 | 0.1 | 未检出(＜0.01) | 未检出(＜0.1) | 未检出(＜0.1) | 未检出(＜0.01) | 未检出(＜0.1) | 未检出(＜0.1) | 未检出(＜0.1) | 未检出(＜0.01) | 未检出(＜0.1) | 未检出(＜0.1) | ★★★★★
6 | 4760 | 硅胶铲 | / | 青岛丽达购物中心有限公司（青岛市崂山区秦岭路18号） | MK-8067 | / | 合格品 | 27.5 | 阳江市厨瑞鑫工贸有限公司 | 阳江市阳东区北惯镇龙头山工业区 |  | 3.0 | 3.0 | 1.9 | ＜1 | 0.01 | 0.01 | 0.1 | 未检出(＜0.01) | 0.04 | 0.2 | 未检出(＜0.01) | 未检出(＜0.1) | 未检出(＜0.1) | 未检出(＜0.01) | 未检出(＜0.1) | 未检出(＜0.1) | 未检出(＜0.1) | 未检出(＜0.01) | 未检出(＜0.1) | 未检出(＜0.1) | ★★★★
7 | 4761 | 均一品（英匠厨具） | 英匠 | 青岛丽达购物中心有限公司（青岛市崂山区秦岭路18号） | / | 2021-01-02 | 合格品 | 9.9 | 潮州市英匠不锈钢制品有限公司 | 广东省潮州市潮安区彩塘镇华美村英匠工业园 |  | 3.1 | 2.5 | 2.2 | ＜1 | 未检出(＜0.01) | 未检出(＜0.01) | 0.1 | 未检出(＜0.01) | 0.01 | 0.2 | 未检出(＜0.01) | 未检出(＜0.1) | 未检出(＜0.1) | 未检出(＜0.01) | 未检出(＜0.1) | 未检出(＜0.1) | 未检出(＜0.1) | 未检出(＜0.01) | 未检出(＜0.1) | 未检出(＜0.1) | ★★★★★
8 | 4762 | 胡桃木柄硅胶菜铲 | / | 青岛金鼎广场有限公司（山东省青岛市崂山区海尔路83号） | 货号：SC23700 | 2021-08-12 | 合格品 | 39.9 | 浙江双枪竹木有限公司 | 浙江省丽水市庆元县松源街道会溪工业园路57号 |  | 2.9 | 1.9 | 2.0 | ＜1 | 未检出(＜0.01) | 未检出(＜0.01) | 0.1 | 未检出(＜0.01) | 0.02 | 0.1 | 未检出(＜0.01) | 未检出(＜0.1) | 未检出(＜0.1) | 未检出(＜0.01) | 未检出(＜0.1) | 未检出(＜0.1) | 未检出(＜0.1) | 未检出(＜0.01) | 未检出(＜0.1) | 未检出(＜0.1) | ★★★★★
9 | 4763 | 加长硅胶中式大铲 | / | 青岛金鼎广场有限公司（山东省青岛市崂山区海尔路83号） | SC084 368mm | 2021-05-10 | 合格品 | 39.9 | 广东苏仕兰生活用品股份有限公司 | 广东省阳江市阳东区北惯工业区 |  | 3.0 | 2.6 | 2.9 | ＜1 | 0.02 | 未检出(＜0.01) | 1 | 未检出(＜0.01) | 0.03 | 0.5 | 未检出(＜0.01) | 未检出(＜0.1) | 未检出(＜0.1) | 未检出(＜0.01) | 未检出(＜0.1) | 未检出(＜0.1) | 未检出(＜0.1) | 未检出(＜0.01) | 未检出(＜0.1) | 未检出(＜0.1) | ★★★★
10 | 4764 | 硅胶勺 | / | 利群集团青岛四方购物广场有限公司(青岛市四方区重庆南路1号) | BC4018 30×6×2cm | 2021-01-20 | 合格品 | 29.9 | 宁波艾尔厨具制造有限公司 | 宁波市鄞州区天童南路535号红巨大厦20楼 | 受委托加工方：黄岩顺昌塑料厂 | 2.4 | 2.1 | 1.4 | ＜1 | 未检出(＜0.01) | 未检出(＜0.01) | 3 | 未检出(＜0.01) | 0.02 | 0.1 | 未检出(＜0.01) | 未检出(＜0.1) | 未检出(＜0.1) | 未检出(＜0.01) | 未检出(＜0.1) | 未检出(＜0.1) | 未检出(＜0.1) | 未检出(＜0.01) | 未检出(＜0.1) | 未检出(＜0.1) | ★★★★★
11 | 4765 | 小蛋糕模六件套·馥蕾系列 | ASD 爱仕达 | 青岛家乐福商业有限公司（青岛市市南区香港中路21号） | RHJ03B1Q | 2021-06-05 | 合格品 | 15.9 | 爱仕达股份有限公司 | 浙江省台州市温岭市东部新区第四街1号 |  | 2.0 | 1.1 | 1.8 | ＜1 | 未检出(＜0.01) | 未检出(＜0.01) | 0.1 | 未检出(＜0.01) | 0.02 | 0.1 | 未检出(＜0.01) | 未检出(＜0.1) | 未检出(＜0.1) | 未检出(＜0.01) | 未检出(＜0.1) | 未检出(＜0.1) | 未检出(＜0.1) | 未检出(＜0.01) | 未检出(＜0.1) | 未检出(＜0.1) | ★★★★★
12 | 4766 | 硅胶巧克力模 | zenker | 青岛永旺东泰商业有限公司（青岛市市南区香港中路72号） | 5247781 | 2021-03-26 | 合格品 | 36.8 | 法克曼家庭用品（深圳）有限公司 | 深圳市龙岗区坪地街道六联社区鹅公岭西路6-9号5楼 |  | 2.3 | 1.2 | 1.9 | ＜1 | 未检出(＜0.01) | 未检出(＜0.01) | 0.05 | 未检出(＜0.01) | 未检出(＜0.01) | 0.03 | 未检出(＜0.01) | 未检出(＜0.1) | 未检出(＜0.1) | 未检出(＜0.01) | 未检出(＜0.1) | 未检出(＜0.1) | 未检出(＜0.1) | 未检出(＜0.01) | 未检出(＜0.1) | 未检出(＜0.1) | ★★★★★
13 | 4767 | 6PC蛋糕模具 | James.F | 青岛永旺东泰商业有限公司（青岛市市南区香港中路72号） | 货号：BH19702 | / | 合格品 | 13.9 | 阳江市必红厨具制品有限公司 | 阳江市北惯荔枝墩（325国道旁） |  | 1.7 | 1.0 | 1.3 | ＜1 | 未检出(＜0.01) | 未检出(＜0.01) | 0.1 | 未检出(＜0.01) | 未检出(＜0.01) | 0.04 | 未检出(＜0.01) | 未检出(＜0.1) | 未检出(＜0.1) | 未检出(＜0.01) | 未检出(＜0.1) | 未检出(＜0.1) | 未检出(＜0.1) | 未检出(＜0.01) | 未检出(＜0.1) | 未检出(＜0.1) | ★★★★★
14 | 4768 | DELICIA系列硅胶圆形蛋挞烤杯6件套（7cm） | tescoma | 麦凯乐（青岛）百货总店有限公司（青岛市市南区香港中路69号） | 货号：630646 | / | 合格品 | 48 | 总经销：广东泰斯科玛家居用品有限公司 | 阳江市阳东区那霍工业区广湛公路边9号 |  | 2.5 | 1.8 | 1.8 | ＜1 | 未检出(＜0.01) | 未检出(＜0.01) | 0.1 | 未检出(＜0.01) | 0.01 | 0.04 | 未检出(＜0.01) | 未检出(＜0.1) | 未检出(＜0.1) | 未检出(＜0.01) | 未检出(＜0.1) | 未检出(＜0.1) | 未检出(＜0.1) | 未检出(＜0.01) | 未检出(＜0.1) | 未检出(＜0.1) | ★★★★★
15 | 4769 | 硅胶模具（圆形款） | / | 青岛崂山大润发商业有限公司（青岛市崂山区辽阳东路12号（辽阳东路以南、劲松九路以西处）） | 货号：JY-305 尺寸：约21×10.3cm | / | 合格品 | 11.45 | 杭州法嗦啦家居用品有限公司 | 浙江省杭州市西湖区西溪首座5号楼620-1室 |  | 2.5 | 2.4 | 1.7 | ＜1 | 未检出(＜0.01) | 未检出(＜0.01) | 0.1 | 未检出(＜0.01) | 未检出(＜0.01) | 0.04 | 未检出(＜0.01) | 未检出(＜0.1) | 未检出(＜0.1) | 未检出(＜0.01) | 未检出(＜0.1) | 未检出(＜0.1) | 未检出(＜0.1) | 未检出(＜0.01) | 未检出(＜0.1) | 未检出(＜0.1) | ★★★★
16 | 4770 | 巧手·花形硅胶蛋糕模 | COOKERKING 炊大皇 | 利群集团青岛利群商厦有限公司（山东省青岛市市北区台东三路63、77号） | 货号：CK83050 | 2020-06-10 | 合格品 | 13.9 | 浙江炊大王炊具有限公司 | 浙江省永康经济开发区九鼎路599号 |  | 2.1 | 2.2 | 1.8 | ＜1 | 未检出(＜0.01) | 未检出(＜0.01) | 0.1 | 未检出(＜0.01) | 0.02 | 0.03 | 未检出(＜0.01) | 未检出(＜0.1) | 未检出(＜0.1) | 未检出(＜0.01) | 未检出(＜0.1) | 未检出(＜0.1) | 未检出(＜0.1) | 未检出(＜0.01) | 未检出(＜0.1) | 未检出(＜0.1) | ★★★★
17 | 4771 | 心型煎蛋器 | / | 利群集团青岛利群商厦有限公司（山东省青岛市市北区台东三路63、77号） | 货号：110305-7283 11×11cm | 2020-11-10 | 合格品 | 15.9 | 浙江光合盛世家居用品股份有限公司 | 浙江省金华市永康街697号亚泰公司大楼220室 | 受委托商：阳江市三阳实业有限公司 | 1.8 | 1.2 | 1.6 | ＜1 | 未检出(＜0.01) | 未检出(＜0.01) | 0.1 | 未检出(＜0.01) | 0.04 | 0.3 | 未检出(＜0.01) | 未检出(＜0.1) | 未检出(＜0.1) | 未检出(＜0.01) | 未检出(＜0.1) | 未检出(＜0.1) | 未检出(＜0.1) | 未检出(＜0.01) | 未检出(＜0.1) | 未检出(＜0.1) | ★★★★★
18 | 4772 | 粉色-卡通米糕模具 | 魔幻厨房 | 京东（魔幻厨房京东自营旗舰店） | MK-G12407 | / | 合格品 | 49 | 佛山市热动商贸有限公司 | 广东佛山市顺德区容桂容里天富来3期17栋 |  | 1.7 | 1.2 | 1.4 | ＜1 | 未检出(＜0.01) | 未检出(＜0.01) | 0.1 | 未检出(＜0.01) | 未检出(＜0.01) | 0.02 | 未检出(＜0.01) | 未检出(＜0.1) | 未检出(＜0.1) | 未检出(＜0.01) | 未检出(＜0.1) | 未检出(＜0.1) | 未检出(＜0.1) | 未检出(＜0.01) | 未检出(＜0.1) | 未检出(＜0.1) | ★★★★★
19 | 4773 | 硅胶马芬杯 | 法焙客 | 京东（法焙客（FOR BAKE）烘焙器具京东自营旗舰店 | 80mL 直径7cm*高3.5cm | / | 合格品 | 39.9 | 无锡法焙客烘焙器具有限公司 | 无锡市滨湖区太湖街道黄金湾工业区 |  | 1.6 | 0.75 | 1.2 | ＜1 | 未检出(＜0.01) | 未检出(＜0.01) | 0.05 | 未检出(＜0.01) | 未检出(＜0.01) | 0.03 | 未检出(＜0.01) | 未检出(＜0.1) | 未检出(＜0.1) | 未检出(＜0.01) | 未检出(＜0.1) | 未检出(＜0.1) | 未检出(＜0.1) | 未检出(＜0.01) | 未检出(＜0.1) | 未检出(＜0.1) | ★★★★★
20 | 4774 | 硅胶米糕模具 | 马大帅 | 天猫（马大帅旗舰店） | A-228 | / | 合格品 | 49 | 深圳市金吉莱科技有限公司 | 连云港市赣榆区经济开发区香港路15号院内 | 委托生产方：湖州市金瑞硅胶制品有限公司 | 1.8 | 1.1 | 1.4 | ＜1 | 未检出(＜0.01) | 未检出(＜0.01) | 0.1 | 未检出(＜0.01) | 0.02 | 0.1 | 未检出(＜0.01) | 未检出(＜0.1) | 未检出(＜0.1) | 未检出(＜0.01) | 未检出(＜0.1) | 未检出(＜0.1) | 未检出(＜0.1) | 未检出(＜0.01) | 未检出(＜0.1) | 未检出(＜0.1) | ★★★★★
特别说明： 1、本次比较试验结果仅对样品负责，不代表品牌其他型号、批次的质量情况，任何单位不得擅自使用比较试验结果做宣传。 2、样品的“价格”为当时购买价格，仅供参考。